## Sheet1
Type et épaisseur | Type ossature | Entraxe montants (cm) | Hauteur max montants simple (m) | Hauteur max montants accolés (m) | Type de plaques | Poids (kg/m²) | Résistance feu (min) | Rw+C sans isolant (dB) | Rw+C avec isolant (dB) | Épaisseur isolant (mm)
D72/48 | M48-35 | 60 | 2,50 | 3,05 | 2 PRÉGY BA13 | 22 | 30 | 31 | 37 | 45
|  | 40 | 2,80 | 3,40
| M48-50 | 60 | 2,55 | 3,20
|  | 40 | 2,95 | 3,60
D72/48 dB | M48-35 | 60 | 2,70 | 3,40 |  | 28 | 30 | 34 | 43 | 45
|  | 40 | 3,10 | 3,80 | 2 PRÉGY dB BA13
| M48-50 | 60 | 2,80 | 3,55
|  | 40 | 3,20 | 3,95
D95/70 | M70-35 | 60 | 3,25 | 4,05 (4,00) | 2 PRÉGY BA13 | 26 | 30 | 31 | 39 | 0
|  | 40 | 3,70 | 4,60 (4,00)
| M70-50 | 60 | 3,40 | 4,30 (4,00)
|  | 40 | 3,90 | 4,85 (4,00)
D115/90 | M90-35 | 60 | 3,90 | 4,95 (4,00) | 2 PRÉGY BA13 | 26 | 30 | 31 | 40 | 85
|  | 40 | 4,50 (4,00) | 5,50 (4,00)
| M90-50 | 60 | 4,10 (4,00) | 5,15 (4,00)
|  | 40 | 4,70 (4,00) | 5,80 (4,00)
CLOISONS EI 60 AVEC PRÉGYFLAM BA13 ou PRÉGYFLAM BA15
2 PRÉGYFLAM BA13
D72/48 | M48-35 | 60 | 2,70 | 3,40 |  | 31 | 60 |  | 39 | 40
|  | 40 | 3,10 | 3,60
| M48-50 | 60 | 2,80 | 3,50 | [5 empty] | Avec laine de roche 40 mm (120 kg/m3)
|  | 40 | 3,20 | 3,60
D100/70 | M70-35 | 60 | 3,75 | 4,75 |  | 31 | 60 | 34 | 42 | 70
|  | 40 | 4,30 | 5,30
| M70-50 | 60 | 3,90 | 4,95
|  | 40 | 4,50 | 5,50
D120/90 | M90-35 | 60 | 4,50 | 5,60 | 2 PRÉGYFLAM BA15 |  | 60
|  | 40 | 5,20 | 6,25
| M90-50 | 60 | 4,65 | 5,80 |  | 31 |  | 34 | 43 | 85
|  | 40 | 5,35 | 6,45
D130/100 | M100-50 | 60 | 5,05 | 6,20
|  | 40 | 5.7 | 6.9 |  | 32 | 60 | 35 | 44 | 90
CLOISONS EI 60 AVEC PRÉGYPLAC BA18
D72/36 | M36-40/6 | 60 | 2,55 | 3,15 (3,10) |  | 35 | 60 | 35 | 41 | 30
|  | 40 | 2,90 (2,85) | 3,55 (3,40) |  |  | 60
D84/48 | M48-35 | 60 | 3,00 (2,80) | 3,75 (3,40) |  | 36 | 60 | 36 | 42 | 45
|  | 40 | 3,45 (3,10) | 4,20 (3,70) |  |  | 60
D98/62 | M62-35 | 60 | 3,60 | 4,55 |  | 36 | 60 | 37 | 45 | 60
|  | 40 | 4,10 | 5,10 |  |  | 60
D106/70 | M70-35 | 60 | 3,90 | 4,90 |  | 37 | 60 | 37 | 46 | 70
|  | 40 | 4,45 | 5,45 |  |  | 60
D120/84 | M84-35 | 60 | 4,40 | 5,50 |  | 37 | 60 | 38 | 46 | 85
|  | 40 | 5,10 | 6,10 |  |  | 60
D126/90 | M90-35 | 60 | 4,65 | 5,75 |  | 37 | 60 | rien | 46 | 85
|  | 40 | 5,30 | 6,35 |  |  | 60
D136/100 | M100-50 | 60 | 5,15 (5,05) | 6,30 |  | 38 | 60 | 37 | 47 | 100
|  | 40 | 5,80 | 7,00 |  |  | 60
| CLOISONS EI 120 AVEC PRÉGYPLAC BA18 |  |  |  | 3 PRÉGYPLAC BA18 |  | EI 120
D102/48 | M48-35 | 60 | - | 3,75 |  | 52 | 120 | 42 | 47 | 45
|  | 40 | - | 4,20 |  |  | 120
D144/90 | M90-35 | 60 | - | 5,75 |  | 53 | 120 | 43 | 49 | 85
|  | 40 | - | 6,35 (5,80) |  |  | 120
2 PRÉGYPLAC BA18 S
D72/36 S | M36-40/6 | 90 | 2.6 | 3.3 |  | 32 | 60 | 35 | 44 | 30
|  | 45 | 3.3 | 4.05 |  | 32 | 60 | 35 | 44 | 30
D84/48 S | M48-35 | 90 | 3 | 3.85 |  | 33 | 60 | 36 | 45 | 45
|  | 45 | 3.85 | 4.8 |  | 33 | 60 | 36 | 45 | 45
D98/62 S | M62-35 | 90 | 3.6 | 4.6 |  | 34 | 60 | 37 | 48 | 60
|  | 45 | 4.6 | 5.6 |  | 34 | 60 | 37 | 48 | 60
D106/70 S | M70-35 | 90 | 3.85 | 4.9 |  | 34 | 60 | 38 | 48 | 70
|  | 45 | 4.9 | 5.95 |  | 34 | 60 | 38 | 48 | 70
D120/84 S | M84-35 | 90 | 4.35 | 5.45 |  | 35 | 60 | 38 | 49 | 85
|  | 45 | 5.45 | 6.65 |  | 35 | 60 | 38 | 49 | 85
D126/90 S | M90-35 | 90 | 4.55 | 5.7 |  | 36 | 60 | 38 | 49 | 85
|  | 45 | 5.7 | 6.9 |  | 36 | 60 | 38 | 49 | 85
D136/100 S | M100-50 | 90 | 5 | 6.2 |  | 36 | 60 | 38 | 49 | 100
|  | 45 | 6.2 | 7 |  | 36 | 60 | 38 | 49 | 100
2 prégytwin BA18 S
CLOISONS EI 60 AVEC 2 PRÉGYTWIN BA18 S – Hautes performances acoustiques
D98/62 S | M62-35 | 90 | 3.6 | 4,30 (4,20) |  | 34 | 60 | 42 | 53 | 60
|  | 45 | 4,30 (4,20) | 5,10 (4,40) |  | 34 | 60 | 42 | 53 | 60
D120/84 S | M84-35 | 90 | 4.25 | 5.05 |  | 35 | 60 | 42 | 55 | 85
|  | 45 | 5.05 | 5,95 (5,20) |  | 35 | 60 | 42 | 55 | 85
D136/100 S | M100-50 | 90 | 4.95 | 5,90 (5,50) |  | 36 | 60 | 42 | 57 | 90
|  | 45 | 5,90 (5,50) | 7,00 (5,50) |  | 36 | 60 | 42 | 57 | 90
| CLOISONS EI 120 AVEC 3 PRÉGYPLAC BA18 S |  |  | 3 Prégyplac BA18S
D102/48 S | M48-35 | 90 | - 3,85 |  |  | 52 | 120 | 42 | 48 | 45
|  | 45 | - 4,80 (4,00) |  |  | 52 | 120 | 42 | 48 | 45
D144/90 S | M90-35 | 90 | - 5,70 |  |  | 53 | 120 | 44 | 50 | 85
|  | 45 | - 6,90 (5,80) |  |  | 53 | 120 | 44 | 50 | 85
D98/48 S | M48-35 | 90 | 3.40 | 3.95 | 2 PRÉGYTWIN BA25 S | 48 | 60 | 48 | 54 | 45
D98/48 S | M48-50 | 45 | 3.60 | 4.25 |  | 48 | 60 | 48 | 54 | 45
D120/70 S | M70-35 | 90 | 4.15 | 4.90 |  | 49 | 60 | 48 | 57 | 70
D120/70 S | M70-50 | 45 | 4.40 | 4.20 |  | 49 | 60 | 48 | 49 | 58
D140/90 S | M90-35 | 90 | 4.75 | 5.60 |  | 50 | 60 | 49 | 60 | 85
D140/90 S | M90-50 | 45 | 5.05 | 4.90 |  | 49 | 60 | 49 | 49 | 60
D150/100 S | M100-50 | 90 | 5.30 | 6.25 |  | 50 | 60 | 49 | 60 | 85
D98/48 S | M48-35 | 45 | 3.40 | 4.25 | 2 PRÉGYPLAC BA25 S | 2 | 120 | 40 | 25 | 43
D98/48 S | M48-50 | 90 | 3.45 | 4.30 |  | 45 | 120 | 30 | 20 | 40
D120/70 S | M70-35 | 45 | 4.15 | 5.10 |  | 44 | 120 | 37 | 46 | 60
D120/70 S | M70-50 | 90 | 4.20 | 5.20 |  | 45 | 120 | 20 | 35 | 00
D140/90 S | M90-35 | 45 | 4.75 | 5.90 |  | 44 | 120 | 37 | 47 | 85
D140/90 S | M90-50 | 90 | 4.80 | 5.95 |  | 45 | 120 | 95 | 00 | 50
D150/100 S | M100-50 | 45 | 5.10 | 6.35 |  | 45 | 120 | 45 | 38 | 47
D98/48 S | M48-35 | 90 | - | 4.25 | 2 PRÉGYPLAC BA25 S | 2 | 180 | 25 | 00 | 43
D98/48 S | M48-50 | 45 | 3.45 | 4.30 |  | 45 | 180 | 00 | 20 | 00
D85/48 | M48-35 | 60 | 2.50 | 3.05 |  | 31 | 30 | 31 | 30 | 36
D98/48 | M48-35 | 60 | 3.00 | 3.75 |  | 42 | 60 | 42 | 60 | 38
D98/48 | M48-50 | 60 | 3.10 | 3.85 |  | 40 | 60 | 40 | 55 | 30
D98/48 dB | M48-35 | 60 | 3.50 | 4.40 |  | 54 | ? | 54 | 43 | 50
D98/48 dB | M48-50 | 60 | 3.55 | 4.50 |  | 40 | ? | 40 | 10 | 05
D120/70 | M70-35 | 60 | 3.85 | 4.90 |  | 43 | ? | 40 | 47 | 70
D120/70 | M70-50 | 60 | 4.00 | 5.05 |  | 40 | ? | 40 | 60 | 55
D140/90 | M90-35 | 60 | 4.60 | 5.70 |  | 43 | ? | 41 | 50 | 85
D140/90 | M90-50 | 60 | 4.75 | 5.85 |  | 40 | ? | 40 | 40 | 45
D150/100 | M100-50 | 60 | 5.10 | 6.25 |  | 44 | 60 | 44 | 41 | 50
D85/48 | M48-35 | 60 | 2.70 | 3.40 |  | 36 | 60 | 40 | 36 | 60
D98/48 | M48-35 | 60 | 3.50 | 3.00 |  |  | 120 | 40 | 60 | 47
D98/48 | M48-50 | 60 | 3.55 | 3.25 |  | 40 | 120 | 10 | 55 | 05
D120/70 | M70-35 | 60 | 4.45 | 3.75 |  | 48 | ? | 48 | 42 | 49
D120/70 | M70-50 | 60 | 4.60 | 4.00 |  | 40 | ? | 30 | 40 | 70
D140/90 | M90-35 | 60 | 5.35 | 4.35 |  | 48 | ? | 48 | 43 | 51
D140/90 | M90-50 | 60 | 5.45 | 4.60 |  | 40 | ? | 35 | 10 | 00
D150/100 | M100-50 | 60 | 5.90 | 4.90 |  | 49 | ? | 49 | 43 | 51
D161/125 S | M125-50 | 90 | 90 | 7.00 |  | 34 | 60 | 50 | 34 | 60
D186/150 S | M150-50 | 90 | 90 | 8.40 |  | 35 | 120 | 35 | 38 | 50
D175/125 S | M125-50 | 90 | 90 | 6.85 |  | 43 | 120 | 85 | 20 | 43
D200/150 S | M150-50 | 90 | 90 | 8.40 |  | 44 | 180 | 44 | 40 | 48
D200/125 S | M125-50 | 90 | 90 | 6.35 |  | 64 | 180 | 35 | 80 | 64
D225/150 S | M150-50 | 90 | 90 | 7.60 |  | 65 | ? | 65 | 46 | 53
D161/125 S | M125-50 | 90 | 90 | 5.75 |  |  | 60 | 85 | 50 | 36
D186/150 S | M150-50 | 90 | 90 | 6.40 |  | 37 | 60 | 50 | 37 | 60
D175/125 S | M125-50 | 90 | 90 | 6.00 |  | 50 | 60 | 05 | 50 | 60
D200/150 S | M150-50 | 90 | 90 | 6.65 |  | 51 | 120 | 51 | 64 | 45
D211/125 S | M125-50 | 90 | 90 | 7.00 |  |  | 120 | 85 | 50 | 20
D236/150 S | M150-50 | 90 | 90 | 8.40 |  | 78 | ? | 78 | 67 | 45
D200/150 | M150-50 | 60 | 60 | 8.80 |  |  | 30 | 44 | 49 | 30
D210/150 | M150-50 | 60 | 60 | 8.05 |  |  | 60 | 52 | 57 | 60
D210/150 | M150-50 | 60 | 60 | 9.00 |  |  | 120 | 15 | 57 | 62
D210/150 | M150-50 | 60 | 60 | 9.50 |  |  | 180 | 20 | 57 | 62
D72/48 | M48-35 |  | plombée PTM | 1 PRÉGYPL AC BA13 |  | 39 | ? | 39 | 46 | 45
D98/48 | M48-35 |  | + | 1 PRÉGYPL AC BA13 |  | 45 | ? | 75 | 45 | 51
D120/70 | M70-35 |  | 46 | 1 |  | 53 | ? | 46 | 53 | 70
D120/70 | M48-35 |  | + | 1 PRÉGYPL AC BA13 |  | 65 | ? | 35 | 75 | 65
D120/70 | M70-35 |  | 46 | 1 |  | 53 | ? | 45 | 35 | 75
D120/70 | M48-35 |  | + | 1 PRÉGYPL AC BA13 |  | 65 | ? | 35 | 75 | 65
D120/70 | M70-35 |  | 46 | 1 |  | 53 | ? | 50 | 45 | 35
D120/70 | M90-35 |  | M100-50 | 4.45 |  |  | ? | 50 | 45 | 35
D120/70 | M100-50 |  | S180 NRA | M48-35 |  |  | ? | 45 | 35 | 75
D120/70 | M48-35 |  | + | 1 PRÉGYPL AC BA13 |  | 65 | ? | 35 | 75 | 67
D120/70 | M70-35 |  | 46 | 1 |  | 53 | ? | 45 | 35 | 95
D120/70 | M90-35 |  | M100-50 | 4.45 |  |  | ? | 46 |  | 70
Cloison légère simple peau | 50 / 36 (rail Montant 50×35 ) | 60 |  |  |  | 12 | 15 |  | 34 |  | 1× BA13 standard | Usage placards, celliers – très économique (hop-house.fr, placo.fr, discover.gyproc.be)
Cloison standard double peau | 72 / 48 | 60 |  |  |  | 23 | 30 |  | 38 |  | 2× BA13 | Pour pièces de vie ; bon rapport coûts/perf
Cloison acoustique simple peau | 98 / 48 | 60 |  |  |  | 27 | 15 |  | 43 |  | BA13 acoustique ×2 | Recommandé pour chambres, bureaux – confort optimal
Cloison acoustique renforcée | 98 / 48 | 60 |  |  |  | 28 | 30 |  | 45 |  | Placo Phonique BA13 ×2 | Selon Placo : affaiblissement ~42 dB
Cloison acoustique haute performance | 98–120 mm ossature | 60 |  |  |  | 30 | 60 |  | 48 |  | Placo Phonique + standard | Pour exigence Rw élevée, conforme à logement neuf